## Hoja 1
NGX010 | m² |  | Geotextil no tejido.
Geotextil no tejido compuesto por fibras de polipropileno unidas por agujeteado, con una resistencia a la tracción longitudinal de 8,0 kN/m y una resistencia a la tracción transversal de 9,0 kN/m, colocado sobre el terreno.
Código |  | Unidad |  | Descripción | Cantidad | Valor unitario | Valor parcial
1 |  |  |  | Materiales
mt14gsa030dd |  | m² |  | Geotextil no tejido compuesto por fibras de polipropileno unidas por agujeteado, con una resistencia a la tracción longitudinal de 8 kN/m, una resistencia a la tracción transversal de 9 kN/m, una apertura de cono al ensayo de perforación dinámica según ISO 13433 inferior a 33,2 mm, resistencia CBR a punzonamiento 1,4 kN y una masa superficial de 110 g/m². | 1.1 | 2548.4 | 2803.24
[5 empty] | Subtotal materiales: |  | 2803.24
2 |  |  |  | Mano de obra
mo041 |  | h |  | Oficial 1ª obra blanca de obra civil. | 0.002 | 19178.8 | 38.36
mo087 |  | h |  | Ayudante de obra blanca de obra civil. | 0.005 | 14316.5 | 71.58
[5 empty] | Subtotal mano de obra: |  | 109.94
3 |  |  |  | Herramienta menor
|  | % |  | Herramienta menor | 2 | 2913.18 | 58.26
Coste de mantenimiento decenal: $ 148,57 en los primeros 10 años. |  |  |  |  | Costos directos (1+2+3): |  | 2971.44