## Hoja 1
EAF010 | m² | Losa de viguetas metálicas.
Losa de 25 = 20+5 cm de canto, compuesto de: viguetas de acero laminado en caliente A 36, en perfiles simples; bovedilla cerámica, 60x25x20 cm; capa de compresión de concreto armado de 5 cm de espesor, realizada con concreto f'c=210 kg/cm² (21 MPa), clase de exposición F0 S0 P0 C0, tamaño máximo del agregado 12,5 mm, manejabilidad blanda, preparado en obra, y fundido con medios manuales, volumen de concreto 0,08 m³/m², acero Grado 60 (fy=4200 kg/cm²) en zona de refuerzo de negativos, cuantía 1,8 kg/m³, y malla electrosoldada tipo XX 50, 25x25 cm y Ø 4-4 mm, como armadura de reparto; montaje y desmontaje del sistema de encofrado. El precio incluye el figurado del acero (corte y doblez) en el área de trabajo, en obra, el armado en el lugar definitivo de su colocación en obra, las soldaduras, los cortes, los despuntes, las piezas especiales, los casquillos y los elementos auxiliares de montaje.
Código |  |  | Unidad | Descripción | Cantidad | Valor unitario | Valor parcial
1 |  |  |  | Materiales
mt08evm010 |  |  | m² | Sistema de encofrado parcial de madera, recuperable, para ejecución de macizados de apoyos en losas de viguetas metálicas y bovedillas, debidamente apuntalado, amortizable en 50 usos, hasta 4,5 m de altura. | 0.1 | 54827.7 | 5482.77
mt07bce010e |  |  | Ud | Bovedilla cerámica, 60x25x20 cm. Incluso piezas especiales. | 6 | 3575.88 | 21455.3
mt07ala000ab |  |  | kg | Acero laminado A 36, en perfiles laminados en caliente, según ASTM A 36, piezas simples, para aplicaciones estructurales, acabado con imprimación antioxidante. Trabajado y montado en taller, para colocar con uniones soldadas en obra. | 13 | 3441.79 | 44743.3
mt07aco060a |  |  | kg | Acero en barras corrugadas, Grado 60 (fy=4200 kg/cm²), de varios diámetros, según NTC 2289 y ASTM A 706. | 1.8 | 2109.85 | 3797.73
mt08var050 |  |  | kg | Alambre galvanizado para atar, de 1,30 mm de diámetro. | 0.022 | 3289.66 | 72.37
mt07ame050aae |  |  | m² | Malla electrosoldada tipo XX 50, 25x25 cm y Ø 4-4 mm, según NTC 5806 y ASTM A1064 / A1064M. | 1.1 | 1978.9 | 2176.79
mt08aaa010a |  |  | m³ | Agua. | 0.017 | 3289.66 | 55.92
mt01arg000d |  |  | m³ | Arena cribada. | 0.044 | 77925 | 3428.7
mt01arg001de |  |  | m³ | Agregado grueso homogeneizado, de tamaño máximo 12,5 mm. | 0.067 | 56407.7 | 3779.31
mt08cem000d |  |  | kg | Cemento gris en sacos. | 28.672 | 484.68 | 13896.7
[5 empty] | Subtotal materiales: |  | 98888.9
2 |  |  |  | Equipo
mq06hor010 |  |  | h | Concretera eléctrica con una capacidad de amasado de 160 l. | 0.048 | 8779.49 | 421.42
mq08sol010 |  |  | h | Equipo de oxicorte, con acetileno como combustible y oxígeno como comburente. | 0.01 | 21005.6 | 210.06
mq08sol020 |  |  | h | Equipo y elementos auxiliares para soldadura eléctrica. | 0.015 | 8713.33 | 130.7
[5 empty] | Subtotal equipo: |  | 762.18
3 |  |  |  | Mano de obra
mo047 |  |  | h | Oficial 1ª montador de estructura metálica. | 0.085 | 28923.2 | 2458.47
mo094 |  |  | h | Ayudante montador de estructura metálica. | 0.085 | 21607.4 | 1836.63
mo044 |  |  | h | Oficial 1ª encofrador. | 0.065 | 28923.2 | 1880.01
mo091 |  |  | h | Ayudante encofrador. | 0.065 | 21607.4 | 1404.48
mo043 |  |  | h | Oficial 1ª armador de concreto. | 0.049 | 28923.2 | 1417.24
mo090 |  |  | h | Ayudante armador de concreto. | 0.051 | 21607.4 | 1101.98
mo113 |  |  | h | Peón de obra blanca. | 0.095 | 20015.5 | 1901.48
mo112 |  |  | h | Ayudante entendido. | 0.099 | 20347.7 | 2014.43
mo045 |  |  | h | Oficial 1ª cementador de concreto armado. | 0.029 | 28923.2 | 838.77
mo092 |  |  | h | Ayudante cementador de concreto armado. | 0.113 | 21607.4 | 2441.64
[5 empty] | Subtotal mano de obra: |  | 17295.1
4 |  |  |  | Herramienta menor
|  |  | % | Herramienta menor | 2 | 116946 | 2338.92
Coste de mantenimiento decenal: $ 3.578,55 en los primeros 10 años. |  |  |  |  | Costos directos (1+2+3+4): |  | 119285