## Hoja 1
EHX010 | m² | Losa con lámina metálica como encofrado perdido.
Losa de 10 cm de canto, con encofrado perdido de lámina de acero galvanizado con forma corrugada, de 0,75 mm de espesor, 58,80 mm de altura de perfil y 305 mm de intereje y concreto armado realizado con concreto f'c=210 kg/cm² (21 MPa), clase de exposición F0 S0 P0 C0, tamaño máximo del agregado 12,5 mm, manejabilidad blanda, preparado en obra, y fundido con medios manuales, volumen total de concreto 0,062 m³/m²; acero Grado 60 (fy=4200 kg/cm²), con una cuantía total de 6 kg/m²; y malla electrosoldada tipo XX 50; apoyado todo ello sobre estructura metálica. Incluso piezas angulares para remates perimetrales y de voladizos, tornillos para fijación de las láminas, alambre de atar, separadores y agente filmógeno, para el curado de concretos y morteros. El precio incluye el figurado del acero (corte y doblez) en el área de trabajo, en obra y el armado en el lugar definitivo de su colocación en obra, pero no incluye la estructura metálica.
Código |  |  | Unidad | Descripción | Cantidad | Valor unitario | Valor parcial
1 |  |  |  | Materiales
mt07pcl010fprqa |  |  | m² | Perfil de lámina de acero galvanizado con forma corrugada, de 0,75 mm de espesor, 58,8 mm de altura de perfil y 305 mm de intereje, 7 a 8 kg/m² y un momento de inercia de 40 a 50 cm4. | 1.05 | 65130.1 | 68386.6
mt07pcl020 |  |  | m | Pieza angular de lámina de acero galvanizado, para remates perimetrales y de voladizos. | 0.04 | 60586.8 | 2423.47
mt07pcl030 |  |  | Ud | Tornillo autotaladrante rosca-metal, para fijación de láminas. | 6 | 768.47 | 4610.82
mt07aco020i |  |  | Ud | Separador homologado para losas. | 3 | 194.91 | 584.73
mt07aco060a |  |  | kg | Acero en barras corrugadas, Grado 60 (fy=4200 kg/cm²), de varios diámetros, según NTC 2289 y ASTM A 706. | 6.3 | 2102.8 | 13247.6
mt08var050 |  |  | kg | Alambre galvanizado para atar, de 1,30 mm de diámetro. | 0.099 | 3281.16 | 324.83
mt07ame050aae |  |  | m² | Malla electrosoldada tipo XX 50, 25x25 cm y Ø 4-4 mm, según NTC 5806 y ASTM A1064 / A1064M. | 1.15 | 1972.29 | 2268.13
mt08aaa010a |  |  | m³ | Agua. | 0.014 | 3281.16 | 45.94
mt01arg000d |  |  | m³ | Arena cribada. | 0.036 | 77734.2 | 2798.43
mt01arg001de |  |  | m³ | Agregado grueso homogeneizado, de tamaño máximo 12,5 mm. | 0.054 | 56269.5 | 3038.55
mt08cem000d |  |  | kg | Cemento gris en sacos. | 23.332 | 483.43 | 11279.4
mt08cur020a |  |  | l | Agente filmógeno, para el curado de concretos y morteros. | 0.15 | 3416.13 | 512.42
[5 empty] | Subtotal materiales: |  | 109521
2 |  |  |  | Equipo
mq06hor010 |  |  | h | Concretera eléctrica con una capacidad de amasado de 160 l. | 0.039 | 8706.88 | 339.57
[5 empty] | Subtotal equipo: |  | 339.57
3 |  |  |  | Mano de obra
mo047 |  |  | h | Oficial 1ª montador de estructura metálica. | 0.135 | 26513 | 3579.26
mo094 |  |  | h | Ayudante montador de estructura metálica. | 0.271 | 19805.7 | 5367.35
mo043 |  |  | h | Oficial 1ª armador de concreto. | 0.117 | 26513 | 3102.02
mo090 |  |  | h | Ayudante armador de concreto. | 0.111 | 19805.7 | 2198.43
mo113 |  |  | h | Peón de obra blanca. | 0.073 | 18348.8 | 1339.46
mo112 |  |  | h | Ayudante entendido. | 0.077 | 18649 | 1435.97
mo045 |  |  | h | Oficial 1ª cementador de concreto armado. | 0.015 | 26513 | 397.7
mo092 |  |  | h | Ayudante cementador de concreto armado. | 0.063 | 19805.7 | 1247.76
[5 empty] | Subtotal mano de obra: |  | 18668
4 |  |  |  | Herramienta menor
|  |  | % | Herramienta menor | 2 | 128528 | 2570.57
Coste de mantenimiento decenal: $ 7.865,94 en los primeros 10 años. |  |  |  |  | Costos directos (1+2+3+4): |  | 131099