## Hoja 1
HRF070 | m |  | Vierteaguas prefabricado de concreto.
Vierteaguas prefabricado de concreto de color gris, en piezas de 500x250x50 mm, con goterón y anclaje metálico de acero inoxidable en su cara inferior, empotrado en las jambas; recibido con mortero de cemento, confeccionado en obra, con aditivo hidrófugo, dosificación 1:4, sobre el que se introducen los anclajes metálicos; y rejuntado entre piezas y de las uniones con los muros con mortero de juntas especial para prefabricados de concreto. Incluso protector hidrófugo en base acuosa, para tratamiento superficial hidrofugante.
Código |  | Unidad |  | Descripción | Cantidad | Valor unitario | Valor parcial
1 |  |  |  | Materiales
mt08aaa010a |  | m³ |  | Agua. | 0.006 | 3289.66 | 19.74
mt01arg005a |  | t |  | Arena de cantera, para mortero preparado en obra. | 0.01 | 45246.8 | 452.47
mt08cem000d |  | kg |  | Cemento gris en sacos. | 2.375 | 484.68 | 1151.12
mt08adt010 |  | kg |  | Aditivo hidrófugo para impermeabilización de morteros u concretos. | 0.048 | 2631.73 | 126.32
mt20vhp010a |  | m |  | Vierteaguas prefabricado de concreto de color gris, en piezas de 500x250x50 mm, con goterón y anclaje metálico de acero inoxidable en su cara inferior. | 1.05 | 33897.4 | 35592.3
mt09mcr235 |  | kg |  | Mortero de juntas para prefabricados de concreto y piedra artificial, compuesto de cemento, agregados, pigmentos y aditivos especiales. | 0.038 | 5221.87 | 198.43
mt28pcs010a |  | l |  | Protector hidrófugo en base acuosa, incoloro, autolimpiable, repelente del agua y la suciedad, para tratamiento superficial hidrofugante, para aplicar con brocha sobre superficies de piedra natural o piedra artificial. | 0.625 | 24025.1 | 15015.7
[5 empty] | Subtotal materiales: |  | 52556.1
2 |  |  |  | Equipo
mq06hor010 |  | h |  | Concretera eléctrica con una capacidad de amasado de 160 l. | 0.005 | 8779.49 | 43.9
[5 empty] | Subtotal equipo: |  | 43.9
3 |  |  |  | Mano de obra
mo020 |  | h |  | Oficial 1ª obra blanca. | 0.237 | 27792.3 | 6586.77
mo113 |  | h |  | Peón de obra blanca. | 0.293 | 20015.5 | 5864.55
[5 empty] | Subtotal mano de obra: |  | 12451.3
4 |  |  |  | Herramienta menor
|  | % |  | Herramienta menor | 2 | 65051.3 | 1301.03
Coste de mantenimiento decenal: $ 9.289,33 en los primeros 10 años. |  |  |  |  | Costos directos (1+2+3+4): |  | 66352.4