## Hoja 1
HBH020 | Ud | Bancada flotante antivibración, de concreto armado, para apoyo de maquinaria.
Bancada continua flotante antivibración, de concreto armado, para apoyo de maquinaria, de 150x100x16 cm, compuesta de concreto f'c=210 kg/cm² (21 MPa), clase de exposición F0 S0 P0 C0, tamaño máximo del agregado 12,5 mm, manejabilidad blanda, preparado en obra, y fundido con medios manuales, malla electrosoldada tipo XX 50, 25x25 cm y Ø 4-4 mm, sobre una lámina de espuma de polietileno de alta densidad, de 3 mm de espesor, apoyada sobre paneles antivibración de fibra de vidrio moldeada con ligante sintético, de 50 mm de espesor. Incluso capa separadora de film de polietileno de 0,05 mm de espesor y encofrado perimetral de ladrillo cerámico hueco.
Código |  |  | Unidad | Descripción | Cantidad | Valor unitario | Valor parcial
1 |  |  |  | Materiales
mt16png010a |  |  | m² | Film de polietileno de 0,05 mm de espesor y 46 g/m² de masa superficial. | 1.575 | 612.49 | 964.67
mt04lvc010h |  |  | Ud | Ladrillo cerámico hueco doble, para revestir, 33x16x9 cm, densidad 810 kg/m³. | 14.706 | 518.77 | 7629.03
mt08aaa010a |  |  | m³ | Agua. | 0.061 | 2918.09 | 178
mt09mif010ca |  |  | t | Mortero seco para albañilería, de cemento, color gris, categoría M-5 (resistencia a compresión 5 N/mm²), suministrado en sacos. | 0.012 | 63802.01 | 765.62
mt16pnc020a |  |  | m² | Lámina de espuma de polietileno de alta densidad de 3 mm de espesor; proporcionando una reducción del nivel global de presión de ruido de impactos de 16 dB. | 1.575 | 1677.5 | 2642.06
mt16pnc010a |  |  | m | Cinta viscoelástica autoadhesiva con autoprotección de aluminio, de 50 mm de anchura y de 1,5 mm de espesor, para sellado de juntas. | 0.158 | 2865.73 | 452.79
mt16avg070a |  |  | Ud | Panel antivibración de fibra de vidrio moldeada con ligante sintético, de 1150x550x50 mm y 2000 kg/cm² de carga máxima a compresión. | 2.609 | 44034.25 | 114885.36
mt07ame050aae |  |  | m² | Malla electrosoldada tipo XX 50, 25x25 cm y Ø 4-4 mm, según NTC 5806 y ASTM A1064 / A1064M. | 1.65 | 1751.25 | 2889.56
mt01arg000d |  |  | m³ | Arena cribada. | 0.146 | 67901.42 | 9913.61
mt01arg001de |  |  | m³ | Agregado grueso homogeneizado de tamaño máximo 12,5 mm. | 0.22 | 49151.86 | 10813.41
mt08cem000d |  |  | kg | Cemento gris en sacos. | 94.618 | 429.93 | 40679.12
[5 empty] | Subtotal materiales: |  | 191813.23
2 |  |  |  | Equipo
mq06hor010 |  |  | h | Concretera. | 0.185 | 3435.18 | 635.51
[5 empty] | Subtotal equipo: |  | 635.51
3 |  |  |  | Mano de obra
mo042 |  |  | h | Oficial 1ª obra negra. | 0.342 | 20839.29 | 7127.04
mo089 |  |  | h | Ayudante de obra negra. | 0.342 | 15358.8 | 5252.71
mo113 |  |  | h | Peón de obra blanca. | 0.569 | 14022.65 | 7978.89
mo020 |  |  | h | Oficial 1ª obra blanca. | 0.415 | 19843.71 | 8235.14
mo112 |  |  | h | Ayudante entendido. | 0.379 | 14317.68 | 5426.4
mo054 |  |  | h | Oficial 1ª colocador de aislantes. | 0.339 | 20511.2 | 6953.3
mo101 |  |  | h | Ayudante colocador de aislantes. | 0.17 | 14628.7 | 2486.88
[5 empty] | Subtotal mano de obra: |  | 43460.36
4 |  |  |  | Herramienta menor
|  |  | % | Herramienta menor | 2 | 235909.1 | 4718.18
[5 empty] | Costos directos (1+2+3+4): |  | 240627.28