## Hoja 1
QAB312 | m² | Cubierta plana transitable, no ventilada, con piso fijo, para uso deportivo. Impermeabilización con láminas de PVC.
Cubierta plana transitable, no ventilada, con piso fijo, tipo invertida, pendiente del 1% al 5%, para uso deportivo. FORMACIÓN DE PENDIENTES: mediante encintado de limatesas, limahoyas y juntas con maestras de ladrillo cerámico hueco doble y capa de arcilla expandida, vertida en seco y consolidada en su superficie con lechada de cemento, proporcionando una resistencia a compresión de 1 MPa y con una conductividad térmica de 0,087 W/(mK), con espesor medio de 10 cm; con capa de regularización de mortero de cemento, confeccionado en obra, dosificación 1:6 de 4 cm de espesor, acabado fratasado; IMPERMEABILIZACIÓN: tipo monocapa, no adherida, formada por una lámina impermeabilizante flexible de PVC-P, (fv), de 1,2 mm de espesor, con armadura de velo de fibra de vidrio, y con resistencia a la intemperie, fijada en solapes y bordes mediante soldadura termoplástica; CAPA SEPARADORA BAJO IMPERMEABILIZACIÓN: geotextil no tejido compuesto por fibras de poliéster unidas por agujeteado, (300 g/m²); AISLAMIENTO TÉRMICO: panel rígido de poliestireno extruido, de superficie lisa y mecanizado lateral a media madera, de 40 mm de espesor, resistencia a compresión >= 300 kPa; CAPA SEPARADORA BAJO PROTECCIÓN: geotextil no tejido compuesto por fibras de poliéster unidas por agujeteado, (200 g/m²); CAPA DE PROTECCIÓN: revestimiento continuo sintético, formado por la aplicación sucesiva de una capa de mortero epoxi bicomponente, abrasión Taber en seco < 0,2 g y rendimiento aproximado de 0,80 kg/m²; dos capas de mortero bicomponente a base de resinas acrílico-epoxi, abrasión Taber en seco < 0,2 g y rendimiento aproximado de 0,4 kg/m² por capa; y una capa de sellado con pintura bicomponente a base de resinas acrílico-epoxi, abrasión Taber en seco < 0,2 g, viscosidad > 40 poises y rendimiento aproximado de 0,2 kg/m²; extendidas a mano mediante rastras de banda de goma en capas uniformes con un espesor total aproximado de 1,0 mm, colocado sobre base de concreto f'c=210 kg/cm² (21 MPa), clase de exposición F0 S0 P0 C0, tamaño máximo del agregado 19 mm, manejabilidad blanda de 10 cm de espesor, armado con malla electrosoldada tipo XX 131, 15x15 cm y Ø 5-5 mm. El precio no incluye la ejecución y el sellado de las juntas ni la ejecución de remates en los encuentros con paramentos y desagües.
Código |  | Unidad | Descripción | Cantidad | Valor unitario | Valor parcial
1 |  |  | Materiales
mt04lvc010c |  | Ud | Ladrillo cerámico hueco doble, para revestir, 24x11,5x9 cm, densidad 780 kg/m³. | 3 | 281.33 | 843.99
mt01arl030aa |  | m³ | Arcilla expandida, suministrada en sacos. | 0.1 | 298989 | 29898.9
mt09lec020b |  | m³ | Lechada de cemento 1/3 CEM II/B-P 32,5 N. | 0.01 | 192661 | 1926.61
mt16pea020b |  | m² | Panel rígido de poliestireno expandido, mecanizado lateral recto, de 20 mm de espesor, resistencia térmica 0,55 m²K/W, conductividad térmica 0,036 W/(mK), para junta de contracción. | 0.01 | 4911.02 | 49.11
mt08aaa010a |  | m³ | Agua. | 0.008 | 2858.8 | 22.87
mt01arg005a |  | t | Arena de cantera, para mortero preparado en obra. | 0.065 | 39608.6 | 2574.56
mt08cem000d |  | kg | Cemento gris en sacos. | 10 | 421.19 | 4211.9
mt14gsa020dg |  | m² | Geotextil no tejido compuesto por fibras de poliéster unidas por agujeteado, con una resistencia a la tracción longitudinal de 3,45 kN/m, una resistencia a la tracción transversal de 3,45 kN/m, una apertura de cono al ensayo de perforación dinámica según ISO 13433 inferior a 15 mm, resistencia CBR a punzonamiento 0,8 kN y una masa superficial de 300 g/m². | 2.1 | 4046.89 | 8498.47
mt15dan010c |  | m² | Lámina impermeabilizante flexible de PVC-P, (fv), de 1,2 mm de espesor, con armadura de velo de fibra de vidrio, y con resistencia a la intemperie. | 1.05 | 22032.1 | 23133.7
mt15dan020b |  | m | Perfil colaminado de lámina de acero y PVC-P, plano, para remate de impermeabilización en los extremos de las láminas de PVC-P y en encuentros con elementos verticales. | 0.4 | 9426.02 | 3770.41
mt16pxa010ab |  | m² | Panel rígido de poliestireno extruido, de superficie lisa y mecanizado lateral a media madera, de 40 mm de espesor, resistencia a compresión >= 300 kPa, resistencia térmica 1,2 m²K/W, conductividad térmica 0,034 W/(mK), Euroclase E de reacción al fuego, con código de designación XPS-EN 13164-T1-CS(10/Y)300-DLT(2)5-DS(70,90)-WL(T)0,7-FTCI1. | 1.05 | 10264 | 10777.2
mt14gsa020ce |  | m² | Geotextil no tejido compuesto por fibras de poliéster unidas por agujeteado, con una resistencia a la tracción longitudinal de 1,63 kN/m, una resistencia a la tracción transversal de 2,08 kN/m, una apertura de cono al ensayo de perforación dinámica según ISO 13433 inferior a 27 mm, resistencia CBR a punzonamiento 0,4 kN y una masa superficial de 200 g/m². | 1.05 | 2359.33 | 2477.3
mt07ame050eda |  | m² | Malla electrosoldada tipo XX 131, 15x15 cm y Ø 5-5 mm, según NTC 5806 y ASTM A1064 / A1064M. | 1.1 | 4381.6 | 4819.76
mt10haf050qbi |  | m³ | Concreto f'c=210 kg/cm² (21 MPa), clase de exposición F0 S0 P0 C0, tamaño máximo del agregado 19 mm, manejabilidad blanda, fabricado en planta, según NSR-10 y ACI 318. | 0.1 | 293304 | 29330.4
mt47adc010a |  | kg | Mortero epoxi bicomponente. | 0.8 | 8085.34 | 6468.27
mt47adc020a |  | kg | Mortero bicomponente a base de resinas acrílico-epoxi. | 0.8 | 26494.2 | 21195.3
mt47adc030a |  | kg | Pintura bicomponente a base de resinas acrílico-epoxi. | 0.2 | 28648.4 | 5729.68
|  |  |  | Subtotal materiales: |  | 155728
2 |  |  | Equipo
mq06hor010 |  | h | Concretera. | 0.038 | 3230.77 | 122.77
|  |  |  | Subtotal equipo: |  | 122.77
3 |  |  | Mano de obra
mo020 |  | h | Oficial 1ª obra blanca. | 0.64 | 13844.5 | 8860.45
mo113 |  | h | Peón de obra blanca. | 1.036 | 9932.9 | 10290.5
mo029 |  | h | Oficial 1ª aplicador de láminas y mantos impermeabilizantes. | 0.223 | 13844.5 | 3087.31
mo067 |  | h | Ayudante aplicador de láminas y mantos impermeabilizantes. | 0.223 | 10324.6 | 2302.38
mo054 |  | h | Oficial 1ª colocador de aislantes. | 0.062 | 14232.9 | 882.44
mo101 |  | h | Ayudante colocador de aislantes. | 0.062 | 10324.6 | 640.12
|  |  |  | Subtotal mano de obra: |  | 26063.2
4 |  |  | Herramienta menor
|  | % | Herramienta menor | 2 | 181914 | 3638.29
Coste de mantenimiento decenal: $ 61.232,38 en los primeros 10 años. |  |  |  | Costos directos (1+2+3+4): |  | 185553